## Sheet1
1000m3以上高炉
2014年06月累计
合格率 |  | 一级品率 |  | 原料矿石消耗 |  | 入炉焦比 |  | 综合焦比 |  | 折算综合焦比 |  | 入炉焦丁比 |  | 喷煤比 |  | 燃料比 |  | 利用系数 |  | 休风率 |  | 人造块矿使用率 |  | 入炉铁矿品位 |  | 平均热风温度 |  | 富氧率 |  | 炉顶压力 |  | 从业人员实物劳产率 |  | 工序单位能耗
单位简称 | % | 单位简称 | % | 单位简称 | kg/t | 单位简称 | kg/t | 单位简称 | kg/t | 单位简称 | kg/t | 单位简称 | kg/t | 单位简称 | kg/t | 单位简称 | kg/t | 单位简称 | t/m^3.d | 单位简称 | % | 单位简称 | % | 单位简称 | % | 单位简称 | ℃ | 单位简称 | % | 单位简称 | MPa | 单位简称 | 吨/人 | 单位简称 | kg/t
首钢总公司 | 100 | 承钢 | 98.607 | 包钢 | 1608.694 | 沙钢 | 290.244 | 邯钢 | 472.207 | 承钢 | 448.299 | 济源钢铁 | 13.44 | 太钢 | 196.651 | 达钢 | 495.658 | 敬业 | 3.448 | 石横特钢 | 0.445 | 通钢 | 100 | 太钢 | 59.525 | 太钢 | 1245.222 | 沙钢 | 6.263 | 兴澄特钢 | 221.835 | 沙钢 | 12554.033 | 安钢 | 329.575
长治 | 100 | 济源钢铁 | 95.336 | 太钢 | 1612.015 | 太钢 | 307.59 | 沙钢 | 474.467 | 西钢 | 463.584 | 邢台 | 21.638 | 武钢股份 | 169.761 | 首钢总公司 | 503.759 | 永钢 | 3.425 | 永钢 | 0.451 | 太钢 | 100 | 包钢 | 59.354 | 邢台 | 1233.575 | 武钢股份 | 4.567 | 武钢股份 | 219.952 | 承钢 | 8582.632 | 新冶钢 | 348.861
通钢 | 100 | 天铁 | 92.594 | 韶钢 | 1616.85 | 武钢股份 | 307.937 | 三钢 | 474.806 | 沙钢 | 474.467 | 国丰 | 23.722 | 邢台 | 169.459 | 邯钢 | 503.873 | 方大特钢 | 3.322 | 邢台 | 0.506 | 方大特钢 | 100 | 中天 | 59.146 | 国丰 | 1232.468 | 济源钢铁 | 3.899 | 太钢 | 217.982 | 唐钢 | 7089.531 | 涟钢 | 352.942
天钢 | 100 | 长治 | 92.052 | 兴澄特钢 | 1621.167 | 首钢总公司 | 320.433 | 西钢 | 476.942 | 三钢 | 474.668 | 长治 | 25.407 | 西钢 | 169.414 | 韶钢 | 504.685 | 济源钢铁 | 3.244 | 方大特钢 | 0.593 | 西钢 | 99.932 | 兴澄特钢 | 59.09 | 泰钢 | 1228.925 | 太钢 | 3.801 | 新冶钢 | 206.999 | 济源钢铁 | 7046.211 | 邯钢 | 355.01
天铁 | 100 | 邯钢 | 92.024 | 石钢 | 1631.734 | 邢台 | 322.819 | 邢台 | 477.86 | 邢台 | 477.444 | 安钢 | 27.038 | 莱钢 | 169.343 | 国丰 | 509.095 | 邢台 | 3.132 | 方大集团 | 0.621 | 包钢 | 99.822 | 韶钢 | 58.74 | 方大特钢 | 1225.583 | 首钢总公司 | 3.621 | 武钢 | 205.626 | 重钢 | 7023.958 | 承钢 | 357.182
唐钢 | 100 | 达钢 | 91.167 | 邯钢 | 1638.658 | 石横特钢 | 326.56 | 达钢 | 481.074 | 达钢 | 480.892 | 承钢 | 27.079 | 中天 | 166.934 | 中天 | 513.56 | 石横特钢 | 2.955 | 衡钢 | 0.628 | 酒钢 | 98.63 | 本钢 | 58.556 | 敬业 | 1225.239 | 宣化 | 3.523 | 鞍钢公司 | 204.962 | 中天 | 6778.471 | 永钢 | 362.244
邯钢 | 100 | 唐钢 | 90.306 | 马钢股份 | 1642.078 | 西钢 | 332.284 | 永钢 | 481.511 | 永钢 | 481.511 | 三钢 | 27.461 | 沙钢 | 166.822 | 邢台 | 513.916 | 长治 | 2.857 | 沙钢 | 0.729 | 鞍钢公司 | 98.138 | 鞍钢公司 | 58.421 | 三钢 | 1223.353 | 安钢 | 3.399 | 鄂钢 | 203.964 | 首钢总公司 | 6537.656 | 国丰 | 364.766
承钢 | 100 | 兴澄特钢 | 90.203 | 安钢 | 1647.542 | 韶钢 | 332.475 | 石横特钢 | 482.597 | 武钢股份 | 482.576 | 天铁 | 28.653 | 国丰 | 166.636 | 三钢 | 515.709 | 三钢 | 2.856 | 通钢 | 0.786 | 敬业 | 98.027 | 首钢总公司 | 58.29 | 永钢 | 1219.256 | 凌钢 | 3.382 | 国丰 | 193.259 | 新余 | 6485.872 | 达钢 | 365.003
石钢 | 100 | 宣化 | 89.932 | 沙钢 | 1650.635 | 通钢 | 333.641 | 武钢股份 | 482.609 | 石横特钢 | 482.597 | 威钢 | 29.492 | 济源钢铁 | 165.413 | 石横特钢 | 517.111 | 石钢 | 2.788 | 敬业 | 0.812 | 昆钢 | 97.117 | 沙钢 | 58.256 | 济源钢铁 | 1217.376 | 三钢 | 3.302 | 马钢股份 | 190.277 | 包钢 | 6315.714 | 杭钢 | 371.784
太钢 | 100 | 天钢 | 89.713 | 本钢 | 1651.074 | 三钢 | 335.622 | 首钢总公司 | 483.432 | 太钢 | 482.973 | 衡钢 | 31.054 | 水钢 | 164.606 | 沙钢 | 518.238 | 中天 | 2.78 | 三钢 | 0.834 | 威钢 | 96.112 | 邯钢 | 58.1 | 凌钢 | 1215.167 | 通钢 | 3.237 | 南京 | 187.786 | 通钢 | 6221.811 | 方大集团 | 374.382
包钢 | 100 | 三钢 | 89.51 | 首钢总公司 | 1654.403 | 鞍钢公司 | 336.313 | 太钢 | 484.253 | 首钢总公司 | 483.428 | 昆钢 | 31.257 | 长治 | 162.648 | 安钢 | 518.785 | 新余 | 2.699 | 唐钢 | 0.88 | 新余 | 95.985 | 西钢 | 58.064 | 新冶钢 | 1206.833 | 永钢 | 3.225 | 湘钢 | 184.659 | 宣化 | 5876.473 | 方大特钢 | 374.382
鞍钢公司 | 100 | 津西集团 | 89.218 | 通钢 | 1655.926 | 柳钢 | 339.12 | 济源钢铁 | 484.414 | 济源钢铁 | 484.414 | 涟钢 | 31.868 | 张店总厂 | 162.556 | 永钢 | 521.323 | 张店总厂 | 2.678 | 津西集团 | 0.904 | 宣化 | 95.837 | 南京 | 57.711 | 首钢总公司 | 1206.253 | 济钢 | 3.028 | 达钢 | 184.088 | 莱钢 | 5325.504 | 衡钢 | 376.47
本钢 | 100 | 重钢 | 88.911 | 鞍钢公司 | 1656.385 | 国丰 | 342.459 | 安钢 | 487.326 | 安钢 | 487.255 | 韶钢 | 32.82 | 通钢 | 161.527 | 兴澄特钢 | 522.792 | 承钢 | 2.658 | 马钢股份 | 0.966 | 方大集团 | 95.483 | 安钢 | 57.627 | 武钢股份 | 1202.786 | 涟钢 | 3.018 | 杭钢 | 178.833 | 鞍钢公司 | 5161.863 | 沙钢 | 376.571
西钢 | 100 | 沙钢 | 88.606 | 唐钢 | 1656.414 | 本钢 | 343.384 | 通钢 | 489.775 | 通钢 | 489.732 | 首钢总公司 | 34.491 | 津西集团 | 160.815 | 方大特钢 | 522.96 | 杭钢 | 2.618 | 济钢 | 0.969 | 石横特钢 | 93.735 | 马钢股份 | 57.602 | 本钢 | 1199.9 | 兴澄特钢 | 3.014 | 威钢 | 159.8 | 武钢股份 | 4943.203 | 石钢 | 376.58
韶钢 | 100 | 鞍钢公司 | 88.352 | 永钢 | 1662.356 | 石钢 | 344.75 | 兴澄特钢 | 491.249 | 衡钢 | 491.138 | 酒钢 | 35.534 | 柳钢 | 160.329 | 泰钢 | 523.414 | 莱钢 | 2.587 | 张店总厂 | 0.989 | 本钢 | 93.546 | 通钢 | 57.525 | 济钢 | 1198.895 | 国丰 | 2.845 | 衡钢 | 135.901 | 兴澄特钢 | 4582.449 | 张店总厂 | 377.843
兴澄特钢 | 100 | 凌钢 | 87.674 | 湘钢 | 1669.595 | 武钢 | 345.231 | 泰钢 | 491.457 | 兴澄特钢 | 491.249 | 石横特钢 | 35.943 | 泰钢 | 159.79 | 承钢 | 524.402 | 国丰 | 2.542 | 柳钢 | 1.02 | 承钢 | 93.416 | 唐钢 | 57.411 | 张店总厂 | 1198.833 | 酒钢 | 2.839 | 萍钢 | 40.143 | 敬业 | 4449.415 | 泰钢 | 384.716
新冶钢 | 100 | 杭钢 | 87.189 | 南京 | 1671.07 | 邯钢 | 345.542 | 方大特钢 | 491.806 | 泰钢 | 491.399 | 宣化 | 36.859 | 石钢 | 159.225 | 武钢股份 | 524.722 | 西钢 | 2.52 | 湘钢 | 1.092 | 津西集团 | 93.396 | 武钢股份 | 57.395 | 方大集团 | 1194.306 | 武钢 | 2.728 | 方大集团 | 2.753 | 永钢 | 4220.095 | 首钢总公司 | 386.776
沙钢 | 100 | 衡钢 | 85.044 | 国丰 | 1672.108 | 中天 | 346.626 | 衡钢 | 492.394 | 方大特钢 | 491.705 | 武钢股份 | 40.804 | 永钢 | 157.507 | 太钢 | 525.732 | 韶钢 | 2.499 | 国丰 | 1.214 | 萍钢 | 93.071 | 石钢 | 57.116 | 石横特钢 | 1189.583 | 鄂钢 | 2.726 | 包钢 | 1.597 | 凌钢 | 4171.104 | 本钢 | 388.351
杭钢 | 100 | 新余 | 83.961 | 方大特钢 | 1673.85 | 安钢 | 347.967 | 国丰 | 492.432 | 莱钢 | 492.304 | 武钢 | 40.995 | 武钢 | 155.472 | 莱钢 | 526.36 | 方大集团 | 2.478 | 太钢 | 1.299 | 重钢 | 93.037 | 凌钢 | 57.059 | 津西集团 | 1188.651 | 鞍钢公司 | 2.672 | 承钢 | 0.223 | 酒钢 | 4131.075 | 通钢 | 388.566
马钢股份 | 100 | 柳钢 | 83.863 | 涟钢 | 1674.45 | 兴澄特钢 | 348.47 | 莱钢 | 492.492 | 国丰 | 492.432 | 包钢 | 41.373 | 敬业 | 155.132 | 天铁 | 526.926 | 柳钢 | 2.477 | 宣化 | 1.305 | 柳钢 | 92.894 | 涟钢 | 57.046 | 中天 | 1187.198 | 包钢 | 2.6 | 涟钢 | 0.223 | 天铁 | 4048.03 | 武钢股份 | 388.691
方大集团 | 100 | 济钢 | 82.54 | 杭钢 | 1679.129 | 新冶钢 | 349.645 | 承钢 | 493.129 | 张店总厂 | 495.139 | 湘钢 | 42.445 | 石横特钢 | 154.608 | 宣化 | 528.258 | 凌钢 | 2.469 | 新冶钢 | 1.307 | 湘钢 | 91.869 | 方大特钢 | 57.007 | 武钢 | 1186.574 | 泰钢 | 2.576 | 安钢 | 0.222 | 南京 | 4014.063 | 宣化 | 389.096
方大特钢 | 100 | 石钢 | 81.792 | 武钢股份 | 1679.308 | 涟钢 | 351.371 | 张店总厂 | 495.139 | 鞍钢公司 | 496.272 | 唐钢 | 43.964 | 涟钢 | 152.825 | 张店总厂 | 528.896 | 泰钢 | 2.456 | 泰钢 | 1.311 | 首钢总公司 | 91.837 | 国丰 | 56.905 | 天钢 | 1186.3 | 西钢 | 2.31 | 天铁 | 0.217 | 石钢 | 3765.91 | 唐钢 | 389.784
萍钢 | 100 | 武钢股份 | 80.613 | 天铁 | 1681.368 | 长治 | 352.099 | 鞍钢公司 | 496.294 | 本钢 | 496.422 | 济钢 | 45.612 | 三钢 | 152.626 | 衡钢 | 529.599 | 济钢 | 2.451 | 天钢 | 1.392 | 济钢 | 91.65 | 天铁 | 56.904 | 鞍钢公司 | 1186.03 | 马钢股份 | 2.281 | 首钢总公司 | 0.216 | 柳钢 | 3765.522 | 鞍钢公司 | 390.647
三钢 | 100 | 莱钢 | 79.71 | 申特 | 1682.753 | 水钢 | 353.464 | 本钢 | 496.422 | 中天 | 496.867 | 邯钢 | 49.8 | 凌钢 | 150.573 | 杭钢 | 529.653 | 武钢股份 | 2.445 | 威钢 | 1.427 | 三钢 | 91.37 | 申特 | 56.668 | 重钢 | 1186 | 莱钢 | 2.236 | 本钢 | 0.214 | 马钢股份 | 3541.083 | 天铁 | 392.243
莱钢 | 100 | 本钢 | 79.638 | 宣化 | 1686.154 | 济源钢铁 | 353.634 | 中天 | 496.867 | 济钢 | 497.17 | 鞍钢公司 | 50.568 | 本钢 | 149.061 | 鞍钢公司 | 529.911 | 沙钢 | 2.433 | 萍钢 | 1.467 | 达钢 | 91.088 | 永钢 | 56.664 | 新余 | 1185.667 | 承钢 | 2.121 | 宣化 | 0.211 | 新冶钢 | 3452.574 | 济钢 | 393.814
张店总厂 | 100 | 涟钢 | 79.587 | 承钢 | 1688.251 | 张店总厂 | 353.871 | 济钢 | 497.333 | 杭钢 | 497.415 | 莱钢 | 51.421 | 首钢总公司 | 148.835 | 本钢 | 529.988 | 邯钢 | 2.43 | 杭钢 | 1.47 | 鄂钢 | 90.924 | 宣化 | 56.595 | 邯钢 | 1183.499 | 重钢 | 2.118 | 沙钢 | 0.209 | 安钢 | 3358.647 | 重钢 | 395.015
石横特钢 | 100 | 通钢 | 78.085 | 泰钢 | 1689.172 | 唐钢 | 354.326 | 宣化 | 497.579 | 宣化 | 497.55 | 鄂钢 | 52.217 | 昆钢 | 148.537 | 西钢 | 530.663 | 津西集团 | 2.404 | 涟钢 | 1.507 | 凌钢 | 90.849 | 泰钢 | 56.528 | 承钢 | 1183.25 | 湘钢 | 2.061 | 济钢 | 0.208 | 本钢 | 3343.926 | 凌钢 | 396.497
泰钢 | 100 | 太钢 | 78.073 | 凌钢 | 1689.235 | 方大特钢 | 355.189 | 杭钢 | 497.842 | 敬业 | 498.238 |  |  | 方大特钢 | 143.777 | 通钢 | 531.632 | 涟钢 | 2.388 | 凌钢 | 1.61 | 马钢股份 | 90.163 | 承钢 | 56.285 | 唐钢 | 1183.247 | 萍钢 | 2.018 | 天钢 | 0.205 | 石横特钢 | 3200.072 | 西钢 | 402.188
安钢 | 100 | 武钢 | 77.238 | 济源钢铁 | 1691.983 | 永钢 | 355.506 | 新冶钢 | 500.225 | 新冶钢 | 500.225 |  |  | 申特 | 143.036 | 凌钢 | 532.045 | 新冶钢 | 2.366 | 韶钢 | 1.671 | 张店总厂 | 90.028 | 新冶钢 | 56.189 | 酒钢 | 1182.586 | 本钢 | 1.986 | 方大特钢 | 0.204 | 方大特钢 | 3139.157 | 莱钢 | 406.274
济源钢铁 | 100 | 鄂钢 | 76.857 | 西钢 | 1704.907 | 莱钢 | 357.017 | 石钢 | 500.596 | 石钢 | 500.596 |  |  | 鞍钢公司 | 142.568 | 新冶钢 | 532.41 | 湘钢 | 2.339 | 武钢股份 | 1.703 | 长治 | 89.804 | 济源钢铁 | 56.128 | 沙钢 | 1180.944 | 昆钢 | 1.966 | 韶钢 | 0.202 | 方大集团 | 2960.289 | 武钢 | 407.916
武钢股份 | 100 | 水钢 | 76.814 | 石横特钢 | 1706.769 | 济钢 | 361.934 | 韶钢 | 501.403 | 韶钢 | 501.265 |  |  | 安钢 | 141.636 | 济源钢铁 | 532.487 | 通钢 | 2.335 | 邯钢 | 1.745 | 武钢 | 89.797 | 衡钢 | 56 | 南京 | 1180.377 | 南京 | 1.928 | 永钢 | 0.199 | 武钢 | 2874.625 | 石横特钢 | 409.816
鄂钢 | 100 | 泰钢 | 75.112 | 莱钢 | 1709.781 | 衡钢 | 362.148 | 凌钢 | 501.932 | 凌钢 | 501.601 |  |  | 兴澄特钢 | 141.107 | 涟钢 | 536.064 | 达钢 | 2.327 | 中天 | 1.764 | 济源钢铁 | 89.418 | 石横特钢 | 55.886 | 萍钢 | 1178.667 | 中天 | 1.809 | 济源钢铁 | 0.199 | 萍钢 | 2868.388 | 南京 | 409.984
重钢 | 100 | 永钢 | 74.458 | 长治 | 1710.228 | 泰钢 | 363.625 | 唐钢 | 502.04 | 唐钢 | 502.04 |  |  | 唐钢 | 140.678 | 长治 | 540.154 | 宣化 | 2.295 | 鞍钢公司 | 1.797 | 莱钢 | 88.976 | 长治 | 55.691 | 天铁 | 1176.73 | 天铁 | 1.677 | 新余 | 0.198 | 太钢 | 2787.32 | 兴澄特钢 | 410.673
威钢 | 100 | 首钢总公司 | 70.451 | 衡钢 | 1714.073 | 湘钢 | 366.28 | 涟钢 | 502.312 | 涟钢 | 502.154 |  |  | 新余 | 139.633 | 新余 | 540.528 | 本钢 | 2.295 | 济源钢铁 | 1.842 | 安钢 | 87.797 | 莱钢 | 55.609 | 西钢 | 1168.655 | 长治 | 1.539 | 张店总厂 | 0.198 | 达钢 | 2726.728 | 柳钢 | 411.384
酒钢 | 100 | 昆钢 | 66.93 | 中天 | 1714.607 | 承钢 | 368.034 | 天铁 | 504.842 | 天铁 | 504.842 |  |  | 韶钢 | 139.39 | 武钢 | 542.244 | 兴澄特钢 | 2.29 | 重钢 | 1.844 | 天铁 | 87.588 | 张店总厂 | 55.432 | 兴澄特钢 | 1168.167 | 方大集团 | 1.369 | 重钢 | 0.198 | 杭钢 | 2495.043 | 太钢 | 416.125
武钢 | 99.999 | 张店总厂 | 65.245 | 三钢 | 1718.062 | 酒钢 | 373.865 | 武钢 | 506.301 | 武钢 | 506.114 |  |  | 新冶钢 | 139.086 | 济钢 | 542.329 | 水钢 | 2.282 | 武钢 | 1.868 | 沙钢 | 87.063 | 三钢 | 55.396 | 韶钢 | 1161.167 | 方大特钢 | 1.368 | 石横特钢 | 0.197 | 泰钢 | 2326.594 | 长治 | 426.957
新余 | 99.995 | 方大特钢 | 63.475 | 张店总厂 | 1718.739 | 宣化 | 374.864 | 湘钢 | 508.494 | 南京 | 507.813 |  |  | 湘钢 | 138.685 | 南京 | 543.339 | 首钢总公司 | 2.275 | 首钢总公司 | 1.88 | 武钢股份 | 86.909 | 方大集团 | 55.373 | 杭钢 | 1156.5 | 韶钢 | 1.348 | 泰钢 | 0.197 | 天钢 | 2301.795 | 酒钢 | 431.545
昆钢 | 99.994 | 西钢 | 61.889 | 方大集团 | 1731.148 | 杭钢 | 380.649 | 南京 | 508.872 | 湘钢 | 508.433 |  |  | 包钢 | 138.201 | 天钢 | 546.221 | 衡钢 | 2.275 | 昆钢 | 1.909 | 石钢 | 86.823 | 济钢 | 55.003 | 长治 | 1155.29 | 敬业 | 1.052 | 三钢 | 0.196 | 张店总厂 | 2241.13 | 马钢股份 | 434.815
湘钢 | 99.983 | 方大集团 | 60.467 | 新冶钢 | 1736.539 | 凌钢 | 381.472 | 津西集团 | 510.107 | 津西集团 | 510.107 |  |  | 酒钢 | 136.44 | 湘钢 | 547.41 | 太钢 | 2.24 | 承钢 | 1.991 | 永钢 | 86.38 | 天钢 | 54.904 | 安钢 | 1150.851 | 石横特钢 | 1.028 | 莱钢 | 0.195 | 国丰 | 2225.287 | 天钢 | 440.237
凌钢 | 99.979 | 萍钢 | 58.775 | 敬业 | 1738.68 | 天钢 | 388.228 | 水钢 | 510.791 | 水钢 | 510.365 |  |  | 衡钢 | 136.396 | 马钢股份 | 548.765 | 武钢 | 2.215 | 安钢 | 2.099 | 涟钢 | 86.282 | 杭钢 | 54.801 | 申特 | 1147.667 | 天钢 | 0.962 | 酒钢 | 0.188 | 济钢 | 2179.312 | 鄂钢 | 442.072
涟钢 | 99.979 | 湘钢 | 55.125 | 天钢 | 1744.157 | 津西集团 | 388.499 | 新余 | 512.601 | 新余 | 512.519 |  |  | 济钢 | 134.783 | 津西集团 | 549.291 | 安钢 | 2.183 | 莱钢 | 2.139 | 泰钢 | 85.634 | 敬业 | 54.63 | 石钢 | 1147.459 | 达钢 | 0.631 | 凌钢 | 0.178 | 西钢 | 2092.67 | 昆钢 | 460.068
津西集团 | 99.964 | 南京 | 52.85 | 新余 | 1754.652 | 申特 | 389.243 | 敬业 | 512.907 | 天钢 | 518.109 |  |  | 方大集团 | 130.582 | 酒钢 | 551.531 | 申特 | 2.182 | 天铁 | 2.17 | 唐钢 | 85.268 | 萍钢 | 54.501 | 莱钢 | 1146.196 |  |  | 通钢 | 0.174 | 鄂钢 | 2040.356
永钢 | 99.943 | 安钢 | 52.804 | 济钢 | 1757.602 | 敬业 | 389.313 | 天钢 | 518.109 | 马钢股份 | 520.077 |  |  | 重钢 | 130.158 | 申特 | 551.966 | 唐钢 | 2.177 | 申特 | 2.17 | 兴澄特钢 | 85.149 | 水钢 | 54.41 | 宣化 | 1145.048 |  |  | 西钢 | 0.172 | 水钢 | 2003.351
宣化 | 99.942 | 敬业 | 50.456 | 水钢 | 1757.69 | 马钢股份 | 390.898 | 马钢股份 | 520.365 | 长治 | 520.761 |  |  | 承钢 | 129.289 | 方大集团 | 553.306 | 萍钢 | 2.168 | 新余 | 2.181 | 新冶钢 | 84.973 | 津西集团 | 54.375 | 涟钢 | 1139.765 |  |  | 长治 | 0.167 | 衡钢 | 1939.014
济钢 | 99.933 | 马钢股份 | 39.648 | 萍钢 | 1763.378 | 方大集团 | 395.708 | 长治 | 521.348 | 酒钢 | 522.218 |  |  | 杭钢 | 128.905 | 重钢 | 553.516 | 鄂钢 | 2.157 | 鄂钢 | 2.298 | 水钢 | 84.969 | 新余 | 54.298 | 水钢 | 1136.956 |  |  |  |  | 申特 | 1666.69
柳钢 | 99.882 | 威钢 | 39.579 | 武钢 | 1764.462 | 重钢 | 398.065 | 酒钢 | 522.218 | 柳钢 | 523.505 |  |  | 马钢股份 | 126.13 | 水钢 | 554.641 | 酒钢 | 2.138 | 酒钢 | 2.421 | 杭钢 | 84.623 | 柳钢 | 54.181 | 柳钢 | 1134.806 |  |  |  |  | 昆钢 | 1388.243
邢台 | 99.878 | 新冶钢 | 39.561 | 酒钢 | 1767.247 | 南京 | 399.046 | 申特 | 522.764 | 重钢 | 524.956 |  |  | 南京 | 125.238 | 柳钢 | 562.78 | 天钢 | 2.113 | 南京 | 2.761 | 南京 | 84.347 | 武钢 | 54.175 | 通钢 | 1131.5
中天 | 99.772 | 包钢 | 27.825 | 津西集团 | 1767.675 | 新余 | 400.895 | 柳钢 | 524.381 | 方大集团 | 532.395 |  |  | 萍钢 | 123.161 | 鄂钢 | 564.746 | 南京 | 2.105 | 达钢 | 2.763 | 邯钢 | 84.21 | 酒钢 | 53.686 | 鄂钢 | 1129.833
申特 | 99.696 | 酒钢 | 23.941 | 柳钢 | 1774.985 | 昆钢 | 417.173 | 重钢 | 524.956 | 鄂钢 | 541.248 |  |  | 天钢 | 123.131 | 威钢 | 569.62 | 天铁 | 2.061 | 兴澄特钢 | 2.866 | 韶钢 | 84.182 | 重钢 | 53.381 | 衡钢 | 1122.308
水钢 | 99.667 |  |  | 重钢 | 1810.546 | 萍钢 | 418.499 | 威钢 | 531.681 | 萍钢 | 555.279 |  |  | 宣化 | 116.535 | 萍钢 | 570.374 | 重钢 | 2.057 | 长治 | 3.08 | 邢台 | 83.884 | 达钢 | 52.662 | 马钢股份 | 1113.094
国丰 | 99.638 |  |  | 达钢 | 1841.53 | 鄂钢 | 423.034 | 方大集团 | 532.546 | 昆钢 | 559.419 |  |  | 邯钢 | 108.531 | 昆钢 | 584.062 | 鞍钢公司 | 2.048 | 石钢 | 3.12 | 中天 | 83.7 | 威钢 | 50.232 | 湘钢 | 1112.26
衡钢 | 99.596 |  |  | 昆钢 | 1889.441 | 包钢 | 428.703 | 鄂钢 | 541.625 | 包钢 | 604 |  |  | 威钢 | 99.601 |  |  | 包钢 | 2.035 | 本钢 | 3.559 | 衡钢 | 82.762 | 昆钢 | 49.011 | 包钢 | 1102.813
南京 | 99.451 |  |  | 威钢 | 2007.385 | 天铁 | 430.832 | 萍钢 | 555.461 |  |  |  |  | 天铁 | 96.094 |  |  | 威钢 | 2.031 | 水钢 | 4.703 | 国丰 | 82.444 | 鄂钢 | 47.977 | 威钢 | 1093.25
敬业 | 99.421 |  |  | 鄂钢 | 2010.987 | 达钢 | 441.872 | 昆钢 | 560.046 |  |  |  |  | 鄂钢 | 89.494 |  |  | 马钢股份 | 2.019 | 包钢 | 8.967 | 申特 | 82.289 |  |  | 达钢 | 1075.564
达钢 | 98.896 |  |  |  |  | 威钢 | 450.421 | 包钢 | 604.14 |  |  |  |  | 达钢 | 53.787 |  |  | 昆钢 | 1.732 | 西钢 | 10.769 | 天钢 | 80.715